## Sheet2
序号 | 产品名称 | 规格尺寸 | 单位 | 年数量（预估) | 限价单价（元）
1 | *医用隔帘 | 1.材质要求：高精密聚酯纤维； 2.抑菌抗菌性：符合GB/T20944.3-2008标准； 3.洗涤：褪色程度4-5级； 4.离地面距离25cm； | 米 | 1000 | 23
2 | *办公卷帘 | 1.产品符合GB/T19817-2005纺织品 装饰用织物安全C级； 2.产品成分：100%聚酯纤维（涂层除外）； 3.织物密度（tex）：经纱≥70，纬纱≥50； 4.质量（g/㎡）≥300；5、甲醛含量：≤20mg/kg | 平方米 | 330 | 25
3 | *遮光布帘 | 1.克重（g/㎡）：≧490； 2.成分：100%聚酯纤维； 3.耐皂洗色牢度（级）：变色≧4，沾色≧4；符合GB/T3921-2008检测标准； 4.密度：径向：≥1200根/10cm，纬向：≥300根/10cm，符合GB/T4668-1995检测标准。 5.遮光率：遮光率≧85%，符合GB/T62025-2015检测标准。 6.PH值：≤9.0mg/kg，符合GB/T7573－2009《纺织品水萃取液PH值的测定》标准。 7.耐次氯酸盐漂白色牢度：≥4级，符合GB/T7069-1997有效氯2g/l标准； 8.水洗尺寸变化率：径向：-3.0~+3.0（±），纬向：-3.0~+3.0（±）符合GB/T 8629-2017洗涤程序4N，悬挂晾干，5次水洗 检测标准。 9.防紫外线性能：UVA＜0.3%，UVB＜0.3%，，UPF＞50；符合GB/T 18830-2009检测标准。 10.甲醛含量：≤75mg/kg，符合GB 18401-2010《国际纺织品基本安全技术规范》B类标准。 11.异味：无异味；符合GB18401-2010检测标准。 12.耐干摩擦色牢度：≥4；符合GB/T3920-2008检测标准。 13.可分解致癌芳香胺染料：≤20mg/kg，符合GB/18401-2011标准。 14.面料防火阻燃：损毁长度：径向≤mm150，纬向≤150mm；续燃时间：径向≤5S，纬向≤5S；阴燃时间：径向≤5S，纬向≤5S；达到GB/T17591-2006 B1级别标准或以上 | 米 | 350 | 20
4 | *加密隔帘 | 幅宽 280，涤纶混纺，620克/米 | 米 | 150 | 40
5 | *布带钩 | 布带成分：100%聚酯纤维； 布钩：烤漆工艺、抗氧化性好；手褶处本布双卷边，内置全棉耐洗布带（已有固定轨道）。 | 米 | 1350 | 16
6 | *轨道 | 1.轨道材质：符合GB/T6892-2015《一般工业用铝及铝合金挤压型材》的标准要求；规格为（27mm×22mm）±5%轨道，国际型材厚度：1.0mm±5%，漆面电泳处理，滑珠吊环为不锈钢。 2.抗拉伸比例Rm：≥175N/m㎡ 3.断后伸长率A50mm：≥6%， 4.轨道滑轮采用塑钢材质；每米轨道配不少于8个滑轮及挂钩，挂钩采用不锈钢材质，经久耐用。 5.轨道和滑轮需具顺滑、静音的特点，使滑轮滑动时无噪音。 6.轨道安装需牢固，与天花紧贴无缝隙，每米承重≥10㎏. | 米 | 675 | 20